## mk7d
АЗПИ |  |  | Лист | Листов | Материал |  | Корпус распылителя | Инв №
|  |  | 1 | 5 |  |  | А-02-009-00-01-00
Ном. опер. |  | Наименование операции, оборудования краткое содержание операции. | [5 empty] | № Участка
001 | * | Премещение |  |  |  |  | ИОТ-001-2012 | 11
Тележка цеховая
Погрузить тару с заготовками и транспортировать из ЦТО на участок №11, разгрузить
010 | * | Бесцентрово-шлифовальная |  |  |  |  | ИОТ-031-2012 | 11
Бесцентрово-шлифовальный 3А184
Шлифовать поверхность цилиндра, выдерживая размер ∅15,4 - 0,05
020 |  | Автоматная токарная |  |  |  |  | ИОТ-026-2012 | 11
Двухшпиндельный токарный автомат TN 18200 CPV10-V1 «RIKA»
Подрезать опорный торец, точить фаску, выдерживая размеры; точить поверхность ∅9,4 -0,1;
точить профиль сферы согласно эскизу; подрезать уплотнительный торец ,точить фаску
согласно эскизу.
025 | * | Промывка, продувка |  |  |  |  | ИОТ-045-2012 | 11
Ванна БМ 3053
030 |  | Агрегатно-сверлильная |  |  |  |  | ИОТ-057-2012 | 11
Агрегатно-сверлильный «MS-289»
Сверлить центральное отверстие, обработать конус и колодец, подрезать торец, точить
выточку на уплотнительном торце
035 | * | Промывка, продувка |  |  |  |  | ИОТ-045-2012 | 11
Ванна БМ 3053
040 | * | Очистка-отсос |  |  |  |  | ИОТ-001-2012 | 11
041 |  | Пневмоударная |  |  |  |  | ИОТ-062-2012 | 11
Формировать колодец
045 |  | Агрегатно-сверлильная |  |  |  |  | ИОТ-019-2012 | 11
Агрегатно-сверлильный «SAM-69»
Сверлить одно топливоподводящее отверстие, 2 штифтовых отверстия.
050 | * | Промывка, продувка |  |  |  |  | ИОТ-045-2012 | 11
Ванна БМ 3053
055 | * | Слесарная |  |  |  |  | ИОТ-021-2012 | 11
Верстак слесарный
Зачистить от заусенцев поверхность уплотнительного торца
060 | * | Промывка, продувка |  |  |  |  | ИОТ-045-2012 | 11
Ванна БМ 3053
065 |  | Автоматная токарная |  |  |  |  | ИОТ-026-2012 | 11
Токарно-револьверный 1Е140
Подрезать опорный торец, точить фаску, выдерживая размеры 15,3-0,1; ∅9,6-0,1
070 | * | Промывка, продувка |  |  |  |  | ИОТ-045-2012 | 11
Ванна БМ 3053
*- Выполнять по плану управления
Корпус распылителя |  |  |  |  | Разработал | Технолог | Кокшаров | 02.02.2018
А-02-009-00-01-00 |  |  |  |  | Проверил | Нач.БОИиТ | Захаров
Согласовал
АЗПИ |  |  | Лист | Листов | Материал |  | Корпус распылителя | Инв №
|  |  | 2 | 5 | 0 |  | А-02-009-00-01-00
Ном. опер. |  | Наименование операции, оборудования краткое содержание операции. | [5 empty] | № Участка
075 |  | Автоматная токарная |  |  |  |  | ИОТ-026-2012 | 11
Токарно-револьверный автомат ХС-1930
Точить поверхность цилиндра ∅7,9-0,2 мм
080 |  | Промывка, продувка |  |  |  |  | ИОТ-045-2012 | 11
Ванна БМ 3053
095 |  | Бесцентрово-шлифовальная |  |  |  |  | ИОТ-031-2012 | 11
Бесцентрово-шлифовальный 3А184
Шлифовать поверхность цилиндра, выдерживая размер 14,6 -0,1
100 | * | Размагничивание |  |  |  |  | ИОТ-001-2012 | 11
Демагнитизатор ДВК-М
105 | * | Промывка, продувка |  |  |  |  | ИОТ-045-2012 | 11
Ванна БМ 3053
110 |  | Электрохимическая |  |  |  |  | ИОТ-084-2012 | 11
Установка для электрохимической обработки
Выбрать карман электрохимическим способом, выдерживая размер ∅7,1 +0,3
115 | * | Промывка, продувка |  |  |  |  | ИОТ-045-2012 | 11
Ванна БМ 3053
120 | * | Промывка, продувка,сушка |  |  |  |  | ИОТ-045-2012 | 11
ВБП 13М
130 | * | Протирка |  |  |  |  | ИОТ-001-2012 | 11
135 | * | Контрольная | [5 empty] | 11
145 | * | Транспортная |  |  |  |  | ИОТ-001-2012 | 11
Тележка цеховая
Переместить детали в ЦТО
150 | * | Термообработка | [5 empty] | ЦТО
Термообработать детали по плану управления
155 | * | Транспортная |  |  |  |  | ИОТ-001-2012 | ЦТО
Тележка цеховая
Переместить детали на уч. 17
*- Выполнять по плану управления
Корпус распылителя |  |  |  |  | Разработал | Технолог | Кокшаров | 02.02.2018
А-02-009-00-01-00 |  |  |  |  | Проверил | Нач.БОИиТ | Захаров | 0
Согласовал
АЗПИ |  |  | Лист | Листов | Материал |  | Корпус распылителя | Инв №
|  |  | 3 | 5
Ном. опер. |  | Наименование операции, оборудования краткое содержание операции. | [5 empty] | № Участка
166 | * | Слесарная |  |  |  |  | ИОТ-021-2012 | 17
Настольно-сверлильный НС12А
Зачистить центральное отверстие от окалины
167 | * | Слесарная |  |  |  |  | ИОТ-021-2012 | 17
Приводная бабка
Зачистить отверстия ∅1,9мм, ∅1,8мм, ∅1мм
170 | * | Шлифовальная |  |  |  |  | ИОТ-031-2012 | 17
Круглолифовальный 3Б153У
Шлифовать технологическую фаску
175 | * | Шлифовальная |  |  |  |  | ИОТ-031-2012 | 17
Круглолифовальный 312 М
Шлифовать уплотнительный торец
180 | * | Шлифовальная |  |  |  |  | ИОТ-031-2012 | 17
Круглолифовальный АА 11-550 EFRK-45
Шлифовать цилиндрические поверхности детали и опорный торец
190 | * | Шлифовальная |  |  |  |  | ИОТ-031-2012 | 17
Шлифовальный AFB-500
Шлифовать цилиндрические поверхности детали ∅7±0,1; ∅7,2-0,05 мм
195 | * | Промывка |  |  |  |  | ИОТ-045-2012 | 17
Машина моечная ВБП-13М
200 | * | Шлифовальная |  |  |  |  | ИОТ-031-2012 | 17
Шлифовальный AFB-500
Шлифовать профиль сферы окончательно
205 | * | Размагничивание |  |  |  |  | ИОТ-001-2012 | 17
Демагнитизатор ДВК-М
Размагнитить детали
210 | * | Промывка |  |  |  |  | ИОТ-045-2012 | 17
Машина моечная ВБП-13М
225 | * | Термообработка | [5 empty] | 17
Печь SNOL 400/400
230 | * | Доводочная |  |  |  |  | ИОТ-036-2012 | 17
Плоскодоводочный 3А814
Довести поверхность уплотнительного торца
235 | * | Размагничивание |  |  |  |  | ИОТ-001-2012 | 17
Демагнитизатор ДЭ-3
Размагнитить детали
*- Выполнять по плану управления
Корпус распылителя |  |  |  |  | Разработал | Технолог | Кокшаров | 02.02.2018
0 |  |  |  |  | Проверил | Нач.БОИиТ | Захаров
Согласовал
АЗПИ |  |  | Лист | Листов | Материал |  | Корпус распылителя | Инв №
|  |  | 4 | 5 | 0
Ном. опер. |  | Наименование операции, оборудования краткое содержание операции. | [5 empty] | № Участка
240 | * | Промывка |  |  |  |  | ИОТ-045-2012 | 17
7609-0290 Стол с ёмкостью для мойки
245 | * | Промывка |  |  |  |  | ИОТ-045-2012 | 17
Машина моечная МАГ-2
250 | * | Промывка |  |  |  |  | ИОТ-045-2012 | 17
Ц110 Полуавтомат ультразвуковой очистки
255 | * | Шлифовальная |  |  |  |  | ИОТ-031-2012 | 17
Круглолифовальный 312 М
Шлифовать уплотнительный торец
256 | * | Перемещение |  |  |  |  | ИОТ-001-2012 | 17
Переместить детали на уч. 17/1
260 | * | Маркирование |  |  |  |  | ИОТ-085-2012 | 17
Лазерный маркирующий комплекс Fmark-10RL
Нанести маркировку на поверхность ∅14,3 и ∅7 корпуса распылителя
261 | * | Перемещение |  |  |  |  | ИОТ-001-2012 | 17
Переместить детали на уч. 17/2
265 | * | Измерение-сортировка |  |  |  |  | ИОТ-008-2012 | 17/2
Стол контрольный 7900-3021
Сортировать детали по линейному размеру от калибра ∅6,5 до уплот-го торца через 0,01 мм.
270 | * | Шлифовальная |  |  |  |  | ИОТ-031-2012 | 17/2
Внутришлифовальный UVA
Шлифовать поверхность отверстия ∅3,5+0,016, поверхность конуса A59° 20'
275 | * | Промывка |  |  |  |  | ИОТ-045-2012 | 17
Ц110 Полуавтомат ультразвуковой очистки
280 | * | Электроискровая |  |  |  |  | ИОТ-033-2012 | 17
Стенд ЦНИТА 243173
Прошить топливораспыливающие отверстия
285 | * | Гидрополирование |  |  |  |  | ИОТ-001-2012 | 17
Автомат для гидрополирования АГ 128/Sonplas
Гидрополировать топливораспыливающие отверстия
295 | * | Контрольная |  |  |  |  | ИОТ-008-2012 | 17
Стенд ЦНИТА 213063/Sonplas
Контролировать эффективное проходное сечение
295 | * | Контрольная |  |  |  |  | ИОТ-008-2012 | 17
8729-5010 Приспособление для контроля углов
Контролировать расположение топливораспыливающих отверстий
*- Выполнять по плану управления
Корпус распылителя |  |  |  |  | Разработал | Технолог | Кокшаров | 02.02.2018
[5 empty] | Проверил | Нач.БОИиТ | Захаров | 0
Согласовал
АЗПИ |  |  | Лист | Листов | Материал |  | Корпус распылителя | Инв №
|  |  | 5 | 5 | 0 |  | 0
Ном. опер. |  | Наименование операции, оборудования краткое содержание операции. | [5 empty] | № Участка
305 | * | Слесарная |  |  |  |  | ИОТ-021-2012 | 17
Приводная бабка 7699-5233
Притупить острую кромку по ∅14,3 Зачистить заусенец в 2 штифтовых и топливоповодящем отв.
310 | * | Доводочная |  |  |  |  | ИОТ-036-2012 | 17
Плоско-доводочный 3806Л
Довести уплотнительный торец
320 | * | Размагничивание |  |  |  |  | ИОТ-001-2012 | 17
Демагнитизатор ДЭ-3
Размагнитить детали
325 | * | Промывка |  |  |  |  | ИОТ-045-2012 | 17
Машина моечная МО-39
330 | * | Промывка |  |  |  |  | ИОТ-045-2012 | 17
Ц110 Полуавтомат ультразвуковой очистки
335 | * | Очистка-отсос |  |  |  |  | ИОТ-001-2012 | 17
7899 - 1712 Прибор пневмоотсасывающий
Очистить внутренние поверхности детали.
340 | * | Контрольная |  |  |  |  | ИОТ-008-2012 | 17
Стол контрольный 7900-3021
350 | * | Перемещение |  |  |  |  | ИОТ-001-2012 | 17
Переместить детали на уч. 17/1
*- Выполнять по плану управления
Корпус распылителя |  |  |  |  | Разработал | Технолог | Кокшаров | 02.02.2018
0 |  |  |  |  | Проверил | Нач.БОИиТ | Захаров | 0
Согласовал

## mk9d
АЗПИ |  |  | Лист | Листов | Материал |  | Корпус распылителя | Инв №
|  |  | 1 | 5 |  |  | А-02-009-00-01-00
Ном. опер. |  | Наименование операции, оборудования краткое содержание операции. | [5 empty] | № Участка
001 | * | Премещение |  |  |  |  | ИОТ-001-2012 | 11
Тележка цеховая
Погрузить тару с заготовками и транспортировать из ЦТО на участок №11, разгрузить
010 | * | Бесцентрово-шлифовальная |  |  |  |  | ИОТ-031-2012 | 11
Бесцентрово-шлифовальный 3А184
Шлифовать поверхность цилиндра, выдерживая размер ∅15,4 - 0,05
020 |  | Автоматная токарная |  |  |  |  | ИОТ-026-2012 | 11
Двухшпиндельный токарный автомат TN 18200 CPV10-V1 «RIKA»
Подрезать опорный торец, точить фаску, выдерживая размеры; точить поверхность ∅9,4 -0,1;
точить профиль сферы согласно эскизу; подрезать уплотнительный торец ,точить фаску
согласно эскизу.
025 | * | Промывка, продувка |  |  |  |  | ИОТ-045-2012 | 11
Ванна БМ 3053
030 |  | Агрегатно-сверлильная |  |  |  |  | ИОТ-057-2012 | 11
Агрегатно-сверлильный «MS-289»
Сверлить центральное отверстие, обработать конус и колодец, подрезать торец, точить
выточку на уплотнительном торце
035 | * | Промывка, продувка |  |  |  |  | ИОТ-045-2012 | 11
Ванна БМ 3053
040 | * | Очистка-отсос |  |  |  |  | ИОТ-001-2012 | 11
041 |  | Пневмоударная |  |  |  |  | ИОТ-062-2012 | 11
Формировать колодец
045 |  | Агрегатно-сверлильная |  |  |  |  | ИОТ-019-2012 | 11
Агрегатно-сверлильный «SAM-69»
Сверлить одно топливоподводящее отверстие, 2 штифтовых отверстия.
050 | * | Промывка, продувка |  |  |  |  | ИОТ-045-2012 | 11
Ванна БМ 3053
055 | * | Слесарная |  |  |  |  | ИОТ-021-2012 | 11
Верстак слесарный
Зачистить от заусенцев поверхность уплотнительного торца
060 | * | Промывка, продувка |  |  |  |  | ИОТ-045-2012 | 11
Ванна БМ 3053
065 |  | Автоматная токарная |  |  |  |  | ИОТ-026-2012 | 11
Токарно-револьверный 1Е140
Подрезать опорный торец, точить фаску, выдерживая размеры 15,3-0,1; ∅9,6-0,1
070 | * | Промывка, продувка |  |  |  |  | ИОТ-045-2012 | 11
Ванна БМ 3053
*- Выполнять по плану управления
Корпус распылителя |  |  |  |  | Разработал | Технолог | Кокшаров | 02.02.2018
А-02-009-00-01-00 |  |  |  |  | Проверил | Нач.БОИиТ | Захаров
Согласовал
АЗПИ |  |  | Лист | Листов | Материал |  | Корпус распылителя | Инв №
|  |  | 2 | 5 | 0 |  | А-02-009-00-01-00
Ном. опер. |  | Наименование операции, оборудования краткое содержание операции. | [5 empty] | № Участка
095 |  | Бесцентрово-шлифовальная |  |  |  |  | ИОТ-031-2012 | 11
Бесцентрово-шлифовальный 3А184
Шлифовать поверхность цилиндра, выдерживая размер 14,6 -0,1
100 | * | Размагничивание |  |  |  |  | ИОТ-001-2012 | 11
Демагнитизатор ДВК-М
105 | * | Промывка, продувка |  |  |  |  | ИОТ-045-2012 | 11
Ванна БМ 3053
110 |  | Электрохимическая |  |  |  |  | ИОТ-084-2012 | 11
Установка для электрохимической обработки
Выбрать карман электрохимическим способом, выдерживая размер ∅7,1 +0,3
115 | * | Промывка, продувка |  |  |  |  | ИОТ-045-2012 | 11
Ванна БМ 3053
120 | * | Промывка, продувка,сушка |  |  |  |  | ИОТ-045-2012 | 11
ВБП 13М
130 | * | Протирка |  |  |  |  | ИОТ-001-2012 | 11
135 | * | Контрольная | [5 empty] | 11
145 | * | Транспортная |  |  |  |  | ИОТ-001-2012 | 11
Тележка цеховая
Переместить детали в ЦТО
150 | * | Термообработка | [5 empty] | ЦТО
Термообработать детали по плану управления
155 | * | Транспортная |  |  |  |  | ИОТ-001-2012 | ЦТО
Тележка цеховая
Переместить детали на уч. 17
*- Выполнять по плану управления
Корпус распылителя |  |  |  |  | Разработал | Технолог | Кокшаров | 02.02.2018
А-02-009-00-01-00 |  |  |  |  | Проверил | Нач.БОИиТ | Захаров | 0
Согласовал
АЗПИ |  |  | Лист | Листов | Материал |  | Корпус распылителя | Инв №
|  |  | 1 | 5 |  |  | А-02-009-00-01-00
Ном. опер. |  | Наименование операции, оборудования краткое содержание операции. | [5 empty] | № Участка
001 | * | Премещение |  |  |  |  | ИОТ-001-2012 | 11
Тележка цеховая
Погрузить тару с заготовками и транспортировать из ЦТО на участок №11, разгрузить
010 | * | Бесцентрово-шлифовальная |  |  |  |  | ИОТ-031-2012 | 11
Бесцентрово-шлифовальный 3А184
Шлифовать поверхность цилиндра, выдерживая размер ∅15,4 - 0,05
020 |  | Автоматная токарная |  |  |  |  | ИОТ-026-2012 | 11
Двухшпиндельный токарный автомат TN 18200 CPV10-V1 «RIKA»
Подрезать опорный торец, точить фаску, выдерживая размеры; точить поверхность ∅9,4 -0,1;
точить профиль сферы согласно эскизу; подрезать уплотнительный торец ,точить фаску
согласно эскизу.
025 | * | Промывка, продувка |  |  |  |  | ИОТ-045-2012 | 11
Ванна БМ 3053
030 |  | Агрегатно-сверлильная |  |  |  |  | ИОТ-057-2012 | 11
Агрегатно-сверлильный «MS-289»
Сверлить центральное отверстие, обработать конус и колодец, подрезать торец, точить
выточку на уплотнительном торце
035 | * | Промывка, продувка |  |  |  |  | ИОТ-045-2012 | 11
Ванна БМ 3053
040 | * | Очистка-отсос |  |  |  |  | ИОТ-001-2012 | 11
041 |  | Пневмоударная |  |  |  |  | ИОТ-062-2012 | 11
Формировать колодец
045 |  | Агрегатно-сверлильная |  |  |  |  | ИОТ-019-2012 | 11
Агрегатно-сверлильный «SAM-69»
Сверлить одно топливоподводящее отверстие, 2 штифтовых отверстия.
050 | * | Промывка, продувка |  |  |  |  | ИОТ-045-2012 | 11
Ванна БМ 3053
055 | * | Слесарная |  |  |  |  | ИОТ-021-2012 | 11
Верстак слесарный
Зачистить от заусенцев поверхность уплотнительного торца
060 | * | Промывка, продувка |  |  |  |  | ИОТ-045-2012 | 11
Ванна БМ 3053
065 |  | Автоматная токарная |  |  |  |  | ИОТ-026-2012 | 11
Токарно-револьверный 1Е140
Подрезать опорный торец, точить фаску, выдерживая размеры 15,3-0,1; ∅9,6-0,1
070 | * | Промывка, продувка |  |  |  |  | ИОТ-045-2012 | 11
Ванна БМ 3053
*- Выполнять по плану управления
Корпус распылителя |  |  |  |  | Разработал | Технолог | Кокшаров | 02.02.2018
А-02-009-00-01-00 |  |  |  |  | Проверил | Нач.БОИиТ | Захаров
Согласовал
АЗПИ |  |  | Лист | Листов | Материал |  | Корпус распылителя | Инв №
|  |  | 2 | 5 | 0 |  | А-02-009-00-01-00
Ном. опер. |  | Наименование операции, оборудования краткое содержание операции. | [5 empty] | № Участка
095 |  | Бесцентрово-шлифовальная |  |  |  |  | ИОТ-031-2012 | 11
Бесцентрово-шлифовальный 3А184
Шлифовать поверхность цилиндра, выдерживая размер 14,6 -0,1
100 | * | Размагничивание |  |  |  |  | ИОТ-001-2012 | 11
Демагнитизатор ДВК-М
105 | * | Промывка, продувка |  |  |  |  | ИОТ-045-2012 | 11
Ванна БМ 3053
110 |  | Электрохимическая |  |  |  |  | ИОТ-084-2012 | 11
Установка для электрохимической обработки
Выбрать карман электрохимическим способом, выдерживая размер ∅7,1 +0,3
115 | * | Промывка, продувка |  |  |  |  | ИОТ-045-2012 | 11
Ванна БМ 3053
120 | * | Промывка, продувка,сушка |  |  |  |  | ИОТ-045-2012 | 11
ВБП 13М
130 | * | Протирка |  |  |  |  | ИОТ-001-2012 | 11
135 | * | Контрольная | [5 empty] | 11
145 | * | Транспортная |  |  |  |  | ИОТ-001-2012 | 11
Тележка цеховая
Переместить детали в ЦТО
150 | * | Термообработка | [5 empty] | ЦТО
Термообработать детали по плану управления
155 | * | Транспортная |  |  |  |  | ИОТ-001-2012 | ЦТО
Тележка цеховая
Переместить детали на уч. 17
*- Выполнять по плану управления
Корпус распылителя |  |  |  |  | Разработал | Технолог | Кокшаров | 02.02.2018
А-02-009-00-01-00 |  |  |  |  | Проверил | Нач.БОИиТ | Захаров | 0
Согласовал
АЗПИ |  |  | Лист | Листов | Материал |  | Корпус распылителя | Инв №
|  |  | 1 | 5 |  |  | А-02-009-00-01-00
Ном. опер. |  | Наименование операции, оборудования краткое содержание операции. | [5 empty] | № Участка
001 | * | Премещение |  |  |  |  | ИОТ-001-2012 | 11
Тележка цеховая
Погрузить тару с заготовками и транспортировать из ЦТО на участок №11, разгрузить
010 | * | Бесцентрово-шлифовальная |  |  |  |  | ИОТ-031-2012 | 11
Бесцентрово-шлифовальный 3А184
Шлифовать поверхность цилиндра, выдерживая размер ∅15,4 - 0,05
020 |  | Автоматная токарная |  |  |  |  | ИОТ-026-2012 | 11
Двухшпиндельный токарный автомат TN 18200 CPV10-V1 «RIKA»
Подрезать опорный торец, точить фаску, выдерживая размеры; точить поверхность ∅9,4 -0,1;
точить профиль сферы согласно эскизу; подрезать уплотнительный торец ,точить фаску
согласно эскизу.
025 | * | Промывка, продувка |  |  |  |  | ИОТ-045-2012 | 11
Ванна БМ 3053
030 |  | Агрегатно-сверлильная |  |  |  |  | ИОТ-057-2012 | 11
Агрегатно-сверлильный «MS-289»
Сверлить центральное отверстие, обработать конус и колодец, подрезать торец, точить
выточку на уплотнительном торце
035 | * | Промывка, продувка |  |  |  |  | ИОТ-045-2012 | 11
Ванна БМ 3053
040 | * | Очистка-отсос |  |  |  |  | ИОТ-001-2012 | 11
041 |  | Пневмоударная |  |  |  |  | ИОТ-062-2012 | 11
Формировать колодец
045 |  | Агрегатно-сверлильная |  |  |  |  | ИОТ-019-2012 | 11
Агрегатно-сверлильный «SAM-69»
Сверлить одно топливоподводящее отверстие, 2 штифтовых отверстия.
050 | * | Промывка, продувка |  |  |  |  | ИОТ-045-2012 | 11
Ванна БМ 3053
055 | * | Слесарная |  |  |  |  | ИОТ-021-2012 | 11
Верстак слесарный
Зачистить от заусенцев поверхность уплотнительного торца
060 | * | Промывка, продувка |  |  |  |  | ИОТ-045-2012 | 11
Ванна БМ 3053
065 |  | Автоматная токарная |  |  |  |  | ИОТ-026-2012 | 11
Токарно-револьверный 1Е140
Подрезать опорный торец, точить фаску, выдерживая размеры 15,3-0,1; ∅9,6-0,1
070 | * | Промывка, продувка |  |  |  |  | ИОТ-045-2012 | 11
Ванна БМ 3053
*- Выполнять по плану управления
Корпус распылителя |  |  |  |  | Разработал | Технолог | Кокшаров | 02.02.2018
А-02-009-00-01-00 |  |  |  |  | Проверил | Нач.БОИиТ | Захаров
Согласовал

## mk7
АЗПИ |  |  | Лист | Листов | Материал |  | Корпус распылителя | Инв №
|  |  | 1 | 5 |  |  | А-02-009-00-01-00
Ном. опер. |  | Наименование операции, оборудования краткое содержание операции. | [5 empty] | № Участка
001 | * | Премещение |  |  |  |  | ИОТ-001-2012 | 11
Тележка цеховая
Погрузить тару с заготовками и транспортировать из ЦТО на участок №11, разгрузить
010 | * | Бесцентрово-шлифовальная |  |  |  |  | ИОТ-031-2012 | 11
Бесцентрово-шлифовальный 3А184
Шлифовать поверхность цилиндра, выдерживая размер ∅15,4 - 0,05
020 |  | Автоматная токарная |  |  |  |  | ИОТ-026-2012 | 11
Двухшпиндельный токарный автомат TN 18200 CPV10-V1 «RIKA»
Подрезать опорный торец, точить фаску, выдерживая размеры; точить поверхность ∅9,4 -0,1;
точить профиль сферы согласно эскизу; подрезать уплотнительный торец ,точить фаску
согласно эскизу.
025 | * | Промывка, продувка |  |  |  |  | ИОТ-045-2012 | 11
Ванна БМ 3053
030 |  | Агрегатно-сверлильная |  |  |  |  | ИОТ-057-2012 | 11
Агрегатно-сверлильный «MS-289»
Сверлить центральное отверстие, обработать конус и колодец, подрезать торец, точить
выточку на уплотнительном торце
035 | * | Промывка, продувка |  |  |  |  | ИОТ-045-2012 | 11
Ванна БМ 3053
040 | * | Очистка-отсос |  |  |  |  | ИОТ-001-2012 | 11
045 |  | Агрегатно-сверлильная |  |  |  |  | ИОТ-019-2012 | 11
Агрегатно-сверлильный «SAM-69»
Сверлить одно топливоподводящее отверстие, 2 штифтовых отверстия.
050 | * | Промывка, продувка |  |  |  |  | ИОТ-045-2012 | 11
Ванна БМ 3053
055 | * | Слесарная |  |  |  |  | ИОТ-021-2012 | 11
Верстак слесарный
Зачистить от заусенцев поверхность уплотнительного торца
060 | * | Промывка, продувка |  |  |  |  | ИОТ-045-2012 | 11
Ванна БМ 3053
065 |  | Автоматная токарная |  |  |  |  | ИОТ-026-2012 | 11
Токарно-револьверный 1Е140
Подрезать опорный торец, точить фаску, выдерживая размеры 15,3-0,1; ∅9,6-0,1
070 | * | Промывка, продувка |  |  |  |  | ИОТ-045-2012 | 11
Ванна БМ 3053
*- Выполнять по плану управления
Корпус распылителя |  |  |  |  | Разработал | Технолог | Кокшаров | 02.02.2018
А-02-009-00-01-00 |  |  |  |  | Проверил | Нач.БОИиТ | Захаров
Согласовал
АЗПИ |  |  | Лист | Листов | Материал |  | Корпус распылителя | Инв №
|  |  | 2 | 5 | 0 |  | А-02-009-00-01-00
Ном. опер. |  | Наименование операции, оборудования краткое содержание операции. | [5 empty] | № Участка
075 |  | Автоматная токарная |  |  |  |  | ИОТ-026-2012 | 11
Токарно-револьверный автомат ХС-1930
Точить поверхность цилиндра ∅7,9-0,2 мм
080 |  | Промывка, продувка |  |  |  |  | ИОТ-045-2012 | 11
Ванна БМ 3053
095 |  | Бесцентрово-шлифовальная |  |  |  |  | ИОТ-031-2012 | 11
Бесцентрово-шлифовальный 3А184
Шлифовать поверхность цилиндра, выдерживая размер 14,6 -0,1
100 | * | Размагничивание |  |  |  |  | ИОТ-001-2012 | 11
Демагнитизатор ДВК-М
105 | * | Промывка, продувка |  |  |  |  | ИОТ-045-2012 | 11
Ванна БМ 3053
110 |  | Электрохимическая |  |  |  |  | ИОТ-084-2012 | 11
Установка для электрохимической обработки
Выбрать карман электрохимическим способом, выдерживая размер ∅7,1 +0,3
115 | * | Промывка, продувка |  |  |  |  | ИОТ-045-2012 | 11
Ванна БМ 3053
120 | * | Промывка, продувка,сушка |  |  |  |  | ИОТ-045-2012 | 11
ВБП 13М
130 | * | Протирка |  |  |  |  | ИОТ-001-2012 | 11
135 | * | Контрольная | [5 empty] | 11
145 | * | Транспортная |  |  |  |  | ИОТ-001-2012 | 11
Тележка цеховая
Переместить детали в ЦТО
150 | * | Термообработка | [5 empty] | ЦТО
Термообработать детали по плану управления
155 | * | Транспортная |  |  |  |  | ИОТ-001-2012 | ЦТО
Тележка цеховая
Переместить детали на уч. 17
*- Выполнять по плану управления
Корпус распылителя |  |  |  |  | Разработал | Технолог | Кокшаров | 02.02.2018
А-02-009-00-01-00 |  |  |  |  | Проверил | Нач.БОИиТ | Захаров | 0
Согласовал
АЗПИ |  |  | Лист | Листов | Материал |  | Корпус распылителя | Инв №
|  |  | 3 | 5
Ном. опер. |  | Наименование операции, оборудования краткое содержание операции. | [5 empty] | № Участка
166 | * | Слесарная |  |  |  |  | ИОТ-021-2012 | 17
Настольно-сверлильный НС12А
Зачистить центральное отверстие от окалины
167 | * | Слесарная |  |  |  |  | ИОТ-021-2012 | 17
Приводная бабка
Зачистить отверстия ∅1,9мм, ∅1,8мм, ∅1мм
170 | * | Шлифовальная |  |  |  |  | ИОТ-031-2012 | 17
Круглолифовальный 3Б153У
Шлифовать технологическую фаску
175 | * | Шлифовальная |  |  |  |  | ИОТ-031-2012 | 17
Круглолифовальный 312 М
Шлифовать уплотнительный торец
180 | * | Шлифовальная |  |  |  |  | ИОТ-031-2012 | 17
Круглолифовальный АА 11-550 EFRK-45
Шлифовать цилиндрические поверхности детали и опорный торец
190 | * | Шлифовальная |  |  |  |  | ИОТ-031-2012 | 17
Шлифовальный AFB-500
Шлифовать цилиндрические поверхности детали ∅7±0,1; ∅7,2-0,05 мм
195 | * | Промывка |  |  |  |  | ИОТ-045-2012 | 17
Машина моечная ВБП-13М
200 | * | Шлифовальная |  |  |  |  | ИОТ-031-2012 | 17
Шлифовальный AFB-500
Шлифовать профиль сферы окончательно
205 | * | Размагничивание |  |  |  |  | ИОТ-001-2012 | 17
Демагнитизатор ДВК-М
Размагнитить детали
210 | * | Промывка |  |  |  |  | ИОТ-045-2012 | 17
Машина моечная ВБП-13М
225 | * | Термообработка | [5 empty] | 17
Печь SNOL 400/400
230 | * | Доводочная |  |  |  |  | ИОТ-036-2012 | 17
Плоскодоводочный 3А814
Довести поверхность уплотнительного торца
235 | * | Размагничивание |  |  |  |  | ИОТ-001-2012 | 17
Демагнитизатор ДЭ-3
Размагнитить детали
*- Выполнять по плану управления
Корпус распылителя |  |  |  |  | Разработал | Технолог | Кокшаров | 02.02.2018
0 |  |  |  |  | Проверил | Нач.БОИиТ | Захаров
Согласовал
АЗПИ |  |  | Лист | Листов | Материал |  | Корпус распылителя | Инв №
|  |  | 4 | 5 | 0
Ном. опер. |  | Наименование операции, оборудования краткое содержание операции. | [5 empty] | № Участка
240 | * | Промывка |  |  |  |  | ИОТ-045-2012 | 17
7609-0290 Стол с ёмкостью для мойки
245 | * | Промывка |  |  |  |  | ИОТ-045-2012 | 17
Машина моечная МАГ-2
250 | * | Промывка |  |  |  |  | ИОТ-045-2012 | 17
Ц110 Полуавтомат ультразвуковой очистки
255 | * | Шлифовальная |  |  |  |  | ИОТ-031-2012 | 17
Круглолифовальный 312 М
Шлифовать уплотнительный торец
256 | * | Перемещение |  |  |  |  | ИОТ-001-2012 | 17
Переместить детали на уч. 17/1
260 | * | Маркирование |  |  |  |  | ИОТ-085-2012 | 17
Лазерный маркирующий комплекс Fmark-10RL
Нанести маркировку на поверхность ∅14,3 и ∅7 корпуса распылителя
261 | * | Перемещение |  |  |  |  | ИОТ-001-2012 | 17
Переместить детали на уч. 17/2
265 | * | Измерение-сортировка |  |  |  |  | ИОТ-008-2012 | 17/2
Стол контрольный 7900-3021
Сортировать детали по линейному размеру от калибра ∅6,5 до уплот-го торца через 0,01 мм.
270 | * | Шлифовальная |  |  |  |  | ИОТ-031-2012 | 17/2
Внутришлифовальный UVA
Шлифовать поверхность отверстия ∅3,5+0,016, поверхность конуса A59° 20'
275 | * | Промывка |  |  |  |  | ИОТ-045-2012 | 17
Ц110 Полуавтомат ультразвуковой очистки
280 | * | Электроискровая |  |  |  |  | ИОТ-033-2012 | 17
Стенд ЦНИТА 243173
Прошить топливораспыливающие отверстия
285 | * | Гидрополирование |  |  |  |  | ИОТ-001-2012 | 17
Автомат для гидрополирования АГ 128/Sonplas
Гидрополировать топливораспыливающие отверстия
295 | * | Контрольная |  |  |  |  | ИОТ-008-2012 | 17
Стенд ЦНИТА 213063/Sonplas
Контролировать эффективное проходное сечение
295 | * | Контрольная |  |  |  |  | ИОТ-008-2012 | 17
8729-5010 Приспособление для контроля углов
Контролировать расположение топливораспыливающих отверстий
*- Выполнять по плану управления
Корпус распылителя |  |  |  |  | Разработал | Технолог | Кокшаров | 02.02.2018
[5 empty] | Проверил | Нач.БОИиТ | Захаров | 0
Согласовал
АЗПИ |  |  | Лист | Листов | Материал |  | Корпус распылителя | Инв №
|  |  | 5 | 5 | 0 |  | 0
Ном. опер. |  | Наименование операции, оборудования краткое содержание операции. | [5 empty] | № Участка
305 | * | Слесарная |  |  |  |  | ИОТ-021-2012 | 17
Приводная бабка 7699-5233
Притупить острую кромку по ∅14,3 Зачистить заусенец в 2 штифтовых и топливоповодящем отв.
310 | * | Доводочная |  |  |  |  | ИОТ-036-2012 | 17
Плоско-доводочный 3806Л
Довести уплотнительный торец
320 | * | Размагничивание |  |  |  |  | ИОТ-001-2012 | 17
Демагнитизатор ДЭ-3
Размагнитить детали
325 | * | Промывка |  |  |  |  | ИОТ-045-2012 | 17
Машина моечная МО-39
330 | * | Промывка |  |  |  |  | ИОТ-045-2012 | 17
Ц110 Полуавтомат ультразвуковой очистки
335 | * | Очистка-отсос |  |  |  |  | ИОТ-001-2012 | 17
7899 - 1712 Прибор пневмоотсасывающий
Очистить внутренние поверхности детали.
340 | * | Контрольная |  |  |  |  | ИОТ-008-2012 | 17
Стол контрольный 7900-3021
350 | * | Перемещение |  |  |  |  | ИОТ-001-2012 | 17
Переместить детали на уч. 17/1
*- Выполнять по плану управления
Корпус распылителя |  |  |  |  | Разработал | Технолог | Кокшаров | 02.02.2018
0 |  |  |  |  | Проверил | Нач.БОИиТ | Захаров | 0
Согласовал

## mk9
АЗПИ |  |  | Лист | Листов | Материал |  | Корпус распылителя | Инв №
|  |  | 1 | 5 |  |  | А-02-009-00-01-00
Ном. опер. |  | Наименование операции, оборудования краткое содержание операции. | [5 empty] | № Участка
001 | * | Премещение |  |  |  |  | ИОТ-001-2012 | 11
Тележка цеховая
Погрузить тару с заготовками и транспортировать из ЦТО на участок №11, разгрузить
010 | * | Бесцентрово-шлифовальная |  |  |  |  | ИОТ-031-2012 | 11
Бесцентрово-шлифовальный 3А184
Шлифовать поверхность цилиндра, выдерживая размер ∅15,4 - 0,05
020 |  | Автоматная токарная |  |  |  |  | ИОТ-026-2012 | 11
Двухшпиндельный токарный автомат TN 18200 CPV10-V1 «RIKA»
Подрезать опорный торец, точить фаску, выдерживая размеры; точить поверхность ∅9,4 -0,1;
точить профиль сферы согласно эскизу; подрезать уплотнительный торец ,точить фаску
согласно эскизу.
025 | * | Промывка, продувка |  |  |  |  | ИОТ-045-2012 | 11
Ванна БМ 3053
030 |  | Агрегатно-сверлильная |  |  |  |  | ИОТ-057-2012 | 11
Агрегатно-сверлильный «MS-289»
Сверлить центральное отверстие, обработать конус и колодец, подрезать торец, точить
выточку на уплотнительном торце
035 | * | Промывка, продувка |  |  |  |  | ИОТ-045-2012 | 11
Ванна БМ 3053
040 | * | Очистка-отсос |  |  |  |  | ИОТ-001-2012 | 11
045 |  | Агрегатно-сверлильная |  |  |  |  | ИОТ-019-2012 | 11
Агрегатно-сверлильный «SAM-69»
Сверлить одно топливоподводящее отверстие, 2 штифтовых отверстия.
050 | * | Промывка, продувка |  |  |  |  | ИОТ-045-2012 | 11
Ванна БМ 3053
055 | * | Слесарная |  |  |  |  | ИОТ-021-2012 | 11
Верстак слесарный
Зачистить от заусенцев поверхность уплотнительного торца
060 | * | Промывка, продувка |  |  |  |  | ИОТ-045-2012 | 11
Ванна БМ 3053
065 |  | Автоматная токарная |  |  |  |  | ИОТ-026-2012 | 11
Токарно-револьверный 1Е140
Подрезать опорный торец, точить фаску, выдерживая размеры 15,3-0,1; ∅9,6-0,1
070 | * | Промывка, продувка |  |  |  |  | ИОТ-045-2012 | 11
Ванна БМ 3053
*- Выполнять по плану управления
Корпус распылителя |  |  |  |  | Разработал | Технолог | Кокшаров | 02.02.2018
А-02-009-00-01-00 |  |  |  |  | Проверил | Нач.БОИиТ | Захаров
Согласовал
АЗПИ |  |  | Лист | Листов | Материал |  | Корпус распылителя | Инв №
|  |  | 2 | 5 | 0 |  | А-02-009-00-01-00
Ном. опер. |  | Наименование операции, оборудования краткое содержание операции. | [5 empty] | № Участка
095 |  | Бесцентрово-шлифовальная |  |  |  |  | ИОТ-031-2012 | 11
Бесцентрово-шлифовальный 3А184
Шлифовать поверхность цилиндра, выдерживая размер 14,6 -0,1
100 | * | Размагничивание |  |  |  |  | ИОТ-001-2012 | 11
Демагнитизатор ДВК-М
105 | * | Промывка, продувка |  |  |  |  | ИОТ-045-2012 | 11
Ванна БМ 3053
110 |  | Электрохимическая |  |  |  |  | ИОТ-084-2012 | 11
Установка для электрохимической обработки
Выбрать карман электрохимическим способом, выдерживая размер ∅7,1 +0,3
115 | * | Промывка, продувка |  |  |  |  | ИОТ-045-2012 | 11
Ванна БМ 3053
120 | * | Промывка, продувка,сушка |  |  |  |  | ИОТ-045-2012 | 11
ВБП 13М
130 | * | Протирка |  |  |  |  | ИОТ-001-2012 | 11
135 | * | Контрольная | [5 empty] | 11
145 | * | Транспортная |  |  |  |  | ИОТ-001-2012 | 11
Тележка цеховая
Переместить детали в ЦТО
150 | * | Термообработка | [5 empty] | ЦТО
Термообработать детали по плану управления
155 | * | Транспортная |  |  |  |  | ИОТ-001-2012 | ЦТО
Тележка цеховая
Переместить детали на уч. 17
*- Выполнять по плану управления
Корпус распылителя |  |  |  |  | Разработал | Технолог | Кокшаров | 02.02.2018
А-02-009-00-01-00 |  |  |  |  | Проверил | Нач.БОИиТ | Захаров | 0
Согласовал
АЗПИ |  |  | Лист | Листов | Материал |  | Корпус распылителя | Инв №
|  |  | 1 | 5 |  |  | А-02-009-00-01-00
Ном. опер. |  | Наименование операции, оборудования краткое содержание операции. | [5 empty] | № Участка
001 | * | Премещение |  |  |  |  | ИОТ-001-2012 | 11
Тележка цеховая
Погрузить тару с заготовками и транспортировать из ЦТО на участок №11, разгрузить
010 | * | Бесцентрово-шлифовальная |  |  |  |  | ИОТ-031-2012 | 11
Бесцентрово-шлифовальный 3А184
Шлифовать поверхность цилиндра, выдерживая размер ∅15,4 - 0,05
020 |  | Автоматная токарная |  |  |  |  | ИОТ-026-2012 | 11
Двухшпиндельный токарный автомат TN 18200 CPV10-V1 «RIKA»
Подрезать опорный торец, точить фаску, выдерживая размеры; точить поверхность ∅9,4 -0,1;
точить профиль сферы согласно эскизу; подрезать уплотнительный торец ,точить фаску
согласно эскизу.
025 | * | Промывка, продувка |  |  |  |  | ИОТ-045-2012 | 11
Ванна БМ 3053
030 |  | Агрегатно-сверлильная |  |  |  |  | ИОТ-057-2012 | 11
Агрегатно-сверлильный «MS-289»
Сверлить центральное отверстие, обработать конус и колодец, подрезать торец, точить
выточку на уплотнительном торце
035 | * | Промывка, продувка |  |  |  |  | ИОТ-045-2012 | 11
Ванна БМ 3053
040 | * | Очистка-отсос |  |  |  |  | ИОТ-001-2012 | 11
041 |  | Пневмоударная |  |  |  |  | ИОТ-062-2012 | 11
Формировать колодец
045 |  | Агрегатно-сверлильная |  |  |  |  | ИОТ-019-2012 | 11
Агрегатно-сверлильный «SAM-69»
Сверлить одно топливоподводящее отверстие, 2 штифтовых отверстия.
050 | * | Промывка, продувка |  |  |  |  | ИОТ-045-2012 | 11
Ванна БМ 3053
055 | * | Слесарная |  |  |  |  | ИОТ-021-2012 | 11
Верстак слесарный
Зачистить от заусенцев поверхность уплотнительного торца
060 | * | Промывка, продувка |  |  |  |  | ИОТ-045-2012 | 11
Ванна БМ 3053
065 |  | Автоматная токарная |  |  |  |  | ИОТ-026-2012 | 11
Токарно-револьверный 1Е140
Подрезать опорный торец, точить фаску, выдерживая размеры 15,3-0,1; ∅9,6-0,1
070 | * | Промывка, продувка |  |  |  |  | ИОТ-045-2012 | 11
Ванна БМ 3053
*- Выполнять по плану управления
Корпус распылителя |  |  |  |  | Разработал | Технолог | Кокшаров | 02.02.2018
А-02-009-00-01-00 |  |  |  |  | Проверил | Нач.БОИиТ | Захаров
Согласовал
АЗПИ |  |  | Лист | Листов | Материал |  | Корпус распылителя | Инв №
|  |  | 2 | 5 | 0 |  | А-02-009-00-01-00
Ном. опер. |  | Наименование операции, оборудования краткое содержание операции. | [5 empty] | № Участка
095 |  | Бесцентрово-шлифовальная |  |  |  |  | ИОТ-031-2012 | 11
Бесцентрово-шлифовальный 3А184
Шлифовать поверхность цилиндра, выдерживая размер 14,6 -0,1
100 | * | Размагничивание |  |  |  |  | ИОТ-001-2012 | 11
Демагнитизатор ДВК-М
105 | * | Промывка, продувка |  |  |  |  | ИОТ-045-2012 | 11
Ванна БМ 3053
110 |  | Электрохимическая |  |  |  |  | ИОТ-084-2012 | 11
Установка для электрохимической обработки
Выбрать карман электрохимическим способом, выдерживая размер ∅7,1 +0,3
115 | * | Промывка, продувка |  |  |  |  | ИОТ-045-2012 | 11
Ванна БМ 3053
120 | * | Промывка, продувка,сушка |  |  |  |  | ИОТ-045-2012 | 11
ВБП 13М
130 | * | Протирка |  |  |  |  | ИОТ-001-2012 | 11
135 | * | Контрольная | [5 empty] | 11
145 | * | Транспортная |  |  |  |  | ИОТ-001-2012 | 11
Тележка цеховая
Переместить детали в ЦТО
150 | * | Термообработка | [5 empty] | ЦТО
Термообработать детали по плану управления
155 | * | Транспортная |  |  |  |  | ИОТ-001-2012 | ЦТО
Тележка цеховая
Переместить детали на уч. 17
*- Выполнять по плану управления
Корпус распылителя |  |  |  |  | Разработал | Технолог | Кокшаров | 02.02.2018
А-02-009-00-01-00 |  |  |  |  | Проверил | Нач.БОИиТ | Захаров | 0
Согласовал
АЗПИ |  |  | Лист | Листов | Материал |  | Корпус распылителя | Инв №
|  |  | 1 | 5 |  |  | А-02-009-00-01-00
Ном. опер. |  | Наименование операции, оборудования краткое содержание операции. | [5 empty] | № Участка
001 | * | Премещение |  |  |  |  | ИОТ-001-2012 | 11
Тележка цеховая
Погрузить тару с заготовками и транспортировать из ЦТО на участок №11, разгрузить
010 | * | Бесцентрово-шлифовальная |  |  |  |  | ИОТ-031-2012 | 11
Бесцентрово-шлифовальный 3А184
Шлифовать поверхность цилиндра, выдерживая размер ∅15,4 - 0,05
020 |  | Автоматная токарная |  |  |  |  | ИОТ-026-2012 | 11
Двухшпиндельный токарный автомат TN 18200 CPV10-V1 «RIKA»
Подрезать опорный торец, точить фаску, выдерживая размеры; точить поверхность ∅9,4 -0,1;
точить профиль сферы согласно эскизу; подрезать уплотнительный торец ,точить фаску
согласно эскизу.
025 | * | Промывка, продувка |  |  |  |  | ИОТ-045-2012 | 11
Ванна БМ 3053
030 |  | Агрегатно-сверлильная |  |  |  |  | ИОТ-057-2012 | 11
Агрегатно-сверлильный «MS-289»
Сверлить центральное отверстие, обработать конус и колодец, подрезать торец, точить
выточку на уплотнительном торце
035 | * | Промывка, продувка |  |  |  |  | ИОТ-045-2012 | 11
Ванна БМ 3053
040 | * | Очистка-отсос |  |  |  |  | ИОТ-001-2012 | 11
041 |  | Пневмоударная |  |  |  |  | ИОТ-062-2012 | 11
Формировать колодец
045 |  | Агрегатно-сверлильная |  |  |  |  | ИОТ-019-2012 | 11
Агрегатно-сверлильный «SAM-69»
Сверлить одно топливоподводящее отверстие, 2 штифтовых отверстия.
050 | * | Промывка, продувка |  |  |  |  | ИОТ-045-2012 | 11
Ванна БМ 3053
055 | * | Слесарная |  |  |  |  | ИОТ-021-2012 | 11
Верстак слесарный
Зачистить от заусенцев поверхность уплотнительного торца
060 | * | Промывка, продувка |  |  |  |  | ИОТ-045-2012 | 11
Ванна БМ 3053
065 |  | Автоматная токарная |  |  |  |  | ИОТ-026-2012 | 11
Токарно-револьверный 1Е140
Подрезать опорный торец, точить фаску, выдерживая размеры 15,3-0,1; ∅9,6-0,1
070 | * | Промывка, продувка |  |  |  |  | ИОТ-045-2012 | 11
Ванна БМ 3053
*- Выполнять по плану управления
Корпус распылителя |  |  |  |  | Разработал | Технолог | Кокшаров | 02.02.2018
А-02-009-00-01-00 |  |  |  |  | Проверил | Нач.БОИиТ | Захаров
Согласовал

## tl
Инв.№
Задание №
Проект №
Количество и № изменения:
2018-05-22
О
ПЛАН УПРАВЛЕНИЯ
Изготовления опытного образца
Материал
Начальник цеха | С.Г.Смагин | Главный конструктор |  | Л.Н.Новиков
Руководитель ООТ | Г.А.Григорьев | Зам. Главного конструктора |  | А.А.Лебедев
|  | Главный метролог |  | П.А.Толстиков
Заместитель председателя правления по повышению надежности | А.Д.Лихошерстов
|  | Нормоконтролер |  | А.А.Лебедев

## 010
АЗПИ | Бесцентрошлифовальная |  |  |  |  | ИОТ № 031-2012
| Бесцентрошлифовальный 3А184 |  |  |  |  | Лист | Листов
10 | Сталь 18CrNi8 (1.5920DIN) |  |  |  |  | 1 | 1
□ – размеры и параметры, определяющие специальные технологические характеристики по ISO/TS 16949 |  |  | – размеры и параметры, определяющие специальные конструктивные характеристики по ISO/TS 16949
Ход работы: |  |  | Примечание:
Обработать согласно эскизу. Контроль 100%. |  |  | 1. * Размер для справок.
2. ** Размер обеспечивается инструментом.
3. Режимы обработки и инструмент подбираются наладчиком.
План реагирования №25000.00356
Режущий инструмент |  | Вспомогательный инструмент |  |  | Измерительный инструмент
(Допускается импортный аналог мерителя)
Корпус распылителя |  |  | Разработал | Технолог | Кокшаров |  | 02.02.2018
А-02-009-00-01-00 |  |  | Проверил | Нач.БОИиТ | Захаров |  | 02.02.2018
Согласовал

## 020-1
АЗПИ | Автоматная токарная | [5 empty] | ИОТ № 026-2012
| Двухшпиндельный токарный автомат TN 18200 CPV10-V1 «RIKA» | [5 empty] | Лист | Листов
20 | Сталь 18CrNi8 (1.5920DIN) | [5 empty] | 1 | 1
0.56
0
0.3
0.19
□ – размеры и параметры, определяющие специальные технологические характеристики по ISO/TS 16949 |  |  |  | – размеры и параметры, определяющие специальные конструктивные характеристики по ISO/TS 16949
Ход работы: |  |  |  | Примечание:
Обработать согласно эскизу. Контроль 100%. |  |  |  | 1. * Размер для справок.
2. ** Размер обеспечивается инструментом.
3. Режимы обработки и инструмент подбираются наладчиком.
План реагирования №25000.00356
Режущий инструмент |  |  | Вспомогательный инструмент |  |  | Измерительный инструмент
(Допускается импортный аналог мерителя)
Корпус распылителя |  |  |  | Разработал | Технолог | Кокшаров |  | 02.02.2018
А-02-009-00-01-00 |  |  |  | Проверил | Нач.БОИиТ | Захаров |  | 02.02.2018
Согласовал

## 020-2
АЗПИ | Автоматная токарная | [5 empty] | ИОТ № 026-2012
| Двухшпиндельный токарный автомат TN 18200 CPV10-V1 «RIKA» | [5 empty] | Лист | Листов
20 | Сталь 18CrNi8 (1.5920DIN) | [5 empty] | 1 | 1
0.56
0
0.3
0.19
□ – размеры и параметры, определяющие специальные технологические характеристики по ISO/TS 16949 |  |  |  | – размеры и параметры, определяющие специальные конструктивные характеристики по ISO/TS 16949
Ход работы: |  |  |  | Примечание:
Обработать согласно эскизу. Контроль 100%. |  |  |  | 1. * Размер для справок.
2. ** Размер обеспечивается инструментом.
3. Режимы обработки и инструмент подбираются наладчиком.
План реагирования №25000.00356
Режущий инструмент |  |  | Вспомогательный инструмент |  |  | Измерительный инструмент
(Допускается импортный аналог мерителя)
Корпус распылителя |  |  |  | Разработал | Технолог | Кокшаров |  | 02.02.2018
А-02-009-00-01-00 |  |  |  | Проверил | Нач.БОИиТ | Захаров |  | 02.02.2018
Согласовал

## 030-1
АЗПИ | Агрегатно-сверлильная | [7 empty] | ИОТ № 057-2012
| Агрегатно-сверлильный MS-289 | [7 empty] | Лист | Листов
30 | Сталь 18CrNi8 (1.5920DIN) | [7 empty] | 1 | 1
+0,04
0.7
|  | -0.856 |  | +0,05
|  |  |  | -0.046 |  | +0,05
|  |  |  | 1.414 |  | +0,05
□ – размеры и параметры, определяющие специальные технологические характеристики по ISO/TS 16949 |  |  |  |  | – размеры и параметры, определяющие специальные конструктивные характеристики по ISO/TS 16949
Ход работы: |  |  |  |  | Примечание:
Обработать согласно эскизу. Контроль 100%. |  |  |  |  | 1. * Размер для справок.
2. ** Размер обеспечивается инструментом.
3. Режимы обработки и инструмент подбираются наладчиком.
План реагирования №25000.00356
Режущий инструмент |  |  | Вспомогательный инструмент |  |  |  |  | Измерительный инструмент
(Допускается импортный аналог мерителя)
Корпус распылителя |  |  |  |  | Разработал |  | Технолог | Кокшаров |  | 02.02.2018
А-02-009-00-01-00 |  |  |  |  | Проверил |  | Нач.БОИиТ | Захаров |  | 02.02.2018
Согласовал

## 030-2
АЗПИ | Агрегатно-сверлильная | [8 empty] | ИОТ № 057-2012
| Агрегатно-сверлильный MS-289 | [8 empty] | Лист | Листов
30 | Сталь 18CrNi8 (1.5920DIN) | [8 empty] | 1 | 1
| 0.246 | +0,04
+0,04
0
|  |  | -0.856 |  | +0,05
[5 empty] | -0.046 |  | +0,05
[5 empty] | 1.414 |  | *
□ – размеры и параметры, определяющие специальные технологические характеристики по ISO/TS 16949 | [5 empty] | – размеры и параметры, определяющие специальные конструктивные характеристики по ISO/TS 16949
Ход работы: | [5 empty] | Примечание:
Обработать согласно эскизу. Контроль 100%. | [5 empty] | 1. * Размер для справок.
2. ** Размер обеспечивается инструментом.
3. Режимы обработки и инструмент подбираются наладчиком.
План реагирования №25000.00356
Режущий инструмент |  |  |  | Вспомогательный инструмент |  |  |  |  | Измерительный инструмент
(Допускается импортный аналог мерителя)
Корпус распылителя | [5 empty] | Разработал |  | Технолог | Кокшаров |  | 02.02.2018
А-02-009-00-01-00 | [5 empty] | Проверил |  | Нач.БОИиТ | Захаров |  | 02.02.2018
Согласовал

## 030-3
АЗПИ | Агрегатно-сверлильная | [7 empty] | ИОТ№057-2012
| Агрегатно-сверлильный MS-289 | [7 empty] | Лист | Листов
30 | Сталь 18CrNi8 (1.5920DIN) | [7 empty] | 1 | 1
+0,04
0.7
|  | -0.856 |  | +0,05
|  |  |  | -0.046 |  | +0,05
|  |  |  | 1.414 |  | +0,05
□ – размеры и параметры, определяющие специальные технологические характеристики по ISO/TS 16949 |  |  |  |  | – размеры и параметры, определяющие специальные конструктивные характеристики по ISO/TS 16949
Ход работы: |  |  |  |  | Примечание:
Обработать согласно эскизу. Контроль 100%. |  |  |  |  | 1. * Размер для справок.
2. ** Размер обеспечивается инструментом.
3. Режимы обработки и инструмент подбираются наладчиком.
План реагирования №25000.00356
Режущий инструмент |  |  | Вспомогательный инструмент |  |  |  |  | Измерительный инструмент
(Допускается импортный аналог мерителя)
Корпус распылителя |  |  |  |  | Разработал |  | Технолог | Кокшаров |  | 02.02.2018
А-02-009-00-01-00 |  |  |  |  | Проверил |  | Нач.БОИиТ | Захаров |  | 02.02.2018
Согласовал

## 030-4
АЗПИ | Агрегатно-сверлильная | [8 empty] | ИОТ № 057-2012
| Агрегатно-сверлильный MS-289 | [8 empty] | Лист | Листов
30 | Сталь 18CrNi8 (1.5920DIN) | [8 empty] | 1 | 1
| 0.246 | +0,04
+0,04
0
|  |  | -0.856 |  | +0,05
[5 empty] | -0.046 |  | +0,05
[5 empty] | 1.414 |  | *
□ – размеры и параметры, определяющие специальные технологические характеристики по ISO/TS 16949 | [5 empty] | – размеры и параметры, определяющие специальные конструктивные характеристики по ISO/TS 16949
Ход работы: | [5 empty] | Примечание:
Обработать согласно эскизу. Контроль 100%. | [5 empty] | 1. * Размер для справок.
2. ** Размер обеспечивается инструментом.
3. Режимы обработки и инструмент подбираются наладчиком.
План реагирования №25000.00356
Режущий инструмент |  |  |  | Вспомогательный инструмент |  |  |  |  | Измерительный инструмент
(Допускается импортный аналог мерителя)
Корпус распылителя | [5 empty] | Разработал |  | Технолог | Кокшаров |  | 02.02.2018
А-02-009-00-01-00 | [5 empty] | Проверил |  | Нач.БОИиТ | Захаров |  | 02.02.2018
Согласовал

## 041
АЗПИ | Пневмоударная |  |  |  |  | ИОТ № 001-2012
| Приспособление 7609-0088 |  |  |  |  | Лист | Листов
41 | Сталь 18CrNi8 (1.5920DIN) |  |  |  |  | 1 | 1
0.3
+0,05
2.02
□ – размеры и параметры, определяющие специальные технологические характеристики по ISO/TS 16949 |  |  | – размеры и параметры, определяющие специальные конструктивные характеристики по ISO/TS 16949
Ход работы: |  |  | Примечание:
Обработать согласно эскизу. Контроль 100%. |  |  | 1. * Размер для справок.
2. ** Размер обеспечивается инструментом.
3. Режимы обработки и инструмент подбираются наладчиком.
План реагирования №25000.00356
Режущий инструмент |  | Вспомогательный инструмент |  |  | Измерительный инструмент
(Допускается импортный аналог мерителя)
Корпус распылителя |  |  | Разработал | Технолог | Кокшаров |  | 02.02.2018
А-02-009-00-01-00 |  |  | Проверил | Нач.БОИиТ | Захаров |  | 02.02.2018
Согласовал

## 045
АЗПИ | Агрегатно-сверлильная | [6 empty] | ИОТ № 057-2012
| Агрегатно-сверлильный «SAM - 69» | [6 empty] | Лист | Листов
45 | Сталь 18CrNi8 (1.5920DIN) | [6 empty] | 1 | 1
| 12.73 | +0,3 | +0,1
1.83
□ – размеры и параметры, определяющие специальные технологические характеристики по ISO/TS 16949 |  |  |  |  | – размеры и параметры, определяющие специальные конструктивные характеристики по ISO/TS 16949
Ход работы: |  |  |  |  | Примечание:
Обработать согласно эскизу. Контроль 100%. |  |  |  |  | 1. * Размер для справок.
2. ** Размер обеспечивается инструментом.
3. Режимы обработки и инструмент подбираются наладчиком.
План реагирования №25000.00356
Режущий инструмент |  |  |  | Вспомогательный инструмент |  |  | Измерительный инструмент
(Допускается импортный аналог мерителя)
Корпус распылителя |  |  |  |  | Разработал | Технолог | Кокшаров |  | 02.02.2018
А-02-009-00-01-00 |  |  |  |  | Проверил | Нач.БОИиТ | Захаров |  | 02.02.2018
Согласовал

## 065
АЗПИ | Автоматная токарная |  |  |  |  | ИОТ № 026-2012
| Токарный-револьверный автомат 1Е125 |  |  |  |  | Лист | Листов
65 | Сталь 18CrNi8 (1.5920DIN) |  |  |  |  | 1 | 1
□ – размеры и параметры, определяющие специальные технологические характеристики по ISO/TS 16949 |  |  | – размеры и параметры, определяющие специальные конструктивные характеристики по ISO/TS 16949
Ход работы: |  |  | Примечание:
Обработать согласно эскизу. Контроль 100%. |  |  | 1. * Размер для справок.
2. ** Размер обеспечивается инструментом.
3. Режимы обработки и инструмент подбираются наладчиком.
План реагирования №25000.00356
Режущий инструмент |  | Вспомогательный инструмент |  |  | Измерительный инструмент
(Допускается импортный аналог мерителя)
Корпус распылителя |  |  | Разработал | Технолог | Кокшаров |  | 02.02.2018
А-02-009-00-01-00 |  |  | Проверил | Нач.БОИиТ | Захаров |  | 02.02.2018
Согласовал

## 075
АЗПИ | Автоматная токарная |  |  |  |  | ИОТ № 026-2012
| Токарный-револьверный автомат ХС-1930 |  |  |  |  | Лист | Листов
75 | Сталь 18CrNi8 (1.5920DIN) |  |  |  |  | 1 | 1
□ – размеры и параметры, определяющие специальные технологические характеристики по ISO/TS 16949 |  |  | – размеры и параметры, определяющие специальные конструктивные характеристики по ISO/TS 16949
Ход работы: |  |  | Примечание:
Обработать согласно эскизу. Контроль 100%. |  |  | 1. * Размер для справок.
2. ** Размер обеспечивается инструментом.
3. Режимы обработки и инструмент подбираются наладчиком.
План реагирования №25000.00356
Режущий инструмент |  | Вспомогательный инструмент |  |  | Измерительный инструмент
(Допускается импортный аналог мерителя)
Корпус распылителя |  |  | Разработал | Технолог | ='010'!K58:L58 |  | 02.02.2018
А-02-009-00-01-00 |  |  | Проверил | Нач.БОИиТ | Захаров |  | 02.02.2018
Согласовал

## 085
АЗПИ | Автоматная токарная |  |  |  |  | ИОТ № 026-2012
| Токарный-револьверный автомат ХС-1930 |  |  |  |  | Лист | Листов
85 | Сталь 18CrNi8 (1.5920DIN) |  |  |  |  | 1 | 1
□ – размеры и параметры, определяющие специальные технологические характеристики по ISO/TS 16949 |  |  | – размеры и параметры, определяющие специальные конструктивные характеристики по ISO/TS 16949
Ход работы: |  |  | Примечание:
Обработать согласно эскизу. Контроль 100%. |  |  | 1. * Размер для справок.
2. ** Размер обеспечивается инструментом.
3. Режимы обработки и инструмент подбираются наладчиком.
План реагирования №25000.00356
Режущий инструмент |  | Вспомогательный инструмент |  |  | Измерительный инструмент
(Допускается импортный аналог мерителя)
Корпус распылителя |  |  | Разработал | Технолог | Кокшаров |  | 02.02.2018
А-02-009-00-01-00 |  |  | Проверил | Нач.БОИиТ | Захаров |  | 02.02.2018
Согласовал

## 095
АЗПИ | Бесцентрошлифовальная |  |  |  |  | ИОТ № 031-2012
| Бесцентрошлифовальный 3А184 |  |  |  |  | Лист | Листов
95 | Сталь 18CrNi8 (1.5920DIN) |  |  |  |  | 1 | 1
□ – размеры и параметры, определяющие специальные технологические характеристики по ISO/TS 16949 |  |  | – размеры и параметры, определяющие специальные конструктивные характеристики по ISO/TS 16949
Ход работы: |  |  | Примечание:
Обработать согласно эскизу. Контроль 100%. |  |  | 1. * Размер для справок.
2. ** Размер обеспечивается инструментом.
3. Режимы обработки и инструмент подбираются наладчиком.
План реагирования №25000.00356
Режущий инструмент |  | Вспомогательный инструмент |  |  | Измерительный инструмент
(Допускается импортный аналог мерителя)
Корпус распылителя |  |  | Разработал | Технолог | Кокшаров |  | 02.02.2018
А-02-009-00-01-00 |  |  | Проверил | Нач.БОИиТ | Захаров |  | 02.02.2018
Согласовал

## 110
АЗПИ | Электрохимическая | [5 empty] | ИОТ № 084-2012
| Установка 7900-1781 | [5 empty] | Лист | Листов
110 | Сталь 18CrNi8 (1.5920DIN) | [5 empty] | 1 | 1
10.55
□ – размеры и параметры, определяющие специальные технологические характеристики по ISO/TS 16949 |  |  |  | – размеры и параметры, определяющие специальные конструктивные характеристики по ISO/TS 16949
Ход работы: |  |  |  | Примечание:
Обработать согласно эскизу. Контроль 100%. |  |  |  | 1. * Размер для справок.
2. ** Размер обеспечивается инструментом.
3. Режимы обработки и инструмент подбираются наладчиком.
План реагирования №25000.00356
Режущий инструмент |  |  | Вспомогательный инструмент |  |  | Измерительный инструмент
(Допускается импортный аналог мерителя)
Корпус распылителя |  |  |  | Разработал | Технолог | Кокшаров |  | 02.02.2018
А-02-009-00-01-00 |  |  |  | Проверил | Нач.БОИиТ | Захаров |  | 02.02.2018
Согласовал

## 135-1
АЗПИ | Контрольная | [11 empty] | ИОТ № 008-2012
| 7900-3021 Стол контрольный | [11 empty] | Лист | Листов
135 | Сталь 18CrNi8 (1.5920DIN) | [11 empty] | 1 | 1
[8 empty] | 10.55 | ±0,1
[10 empty] | 1.8 |  | +0,1
R0,35
|  |  | 40.2 |  | +0,05
|  | +0,05 |  | 40.2 |  | +0,05
□ – размеры и параметры, определяющие специальные технологические характеристики по ISO/TS 16949 | [6 empty] | – размеры и параметры, определяющие специальные конструктивные характеристики по ISO/TS 16949
Ход работы: | [6 empty] | Примечание:
Обработать согласно эскизу. Контроль 100%. | [6 empty] | 1. * Размер для справок.
2. ** Размер обеспечивается инструментом.
3. Режимы обработки и инструмент подбираются наладчиком.
План реагирования №25000.00356
Режущий инструмент |  |  |  |  | Вспомогательный инструмент | [5 empty] | Измерительный инструмент
(Допускается импортный аналог мерителя)
Корпус распылителя | [6 empty] | Разработал |  | Технолог |  | Кокшаров |  |  | 02.02.2018
А-02-009-00-01-00 | [6 empty] | Проверил |  | Нач.БОИиТ |  | Захаров |  |  | 02.02.2018
Согласовал

## 135-2
АЗПИ | Контрольная | [11 empty] | ИОТ № 008-2012
| 7900-3021 Стол контрольный | [11 empty] | Лист | Листов
135 | Сталь 18CrNi8 (1.5920DIN) | [11 empty] | 1 | 1
[8 empty] | 10.26 | ±0,1
[10 empty] | 1.8 |  | +0,1
R0,35
|  |  | 40.2 |  | +0,05
| 2.02 | +0,05 |  | 40.2 |  | +0,05
□ – размеры и параметры, определяющие специальные технологические характеристики по ISO/TS 16949 | [6 empty] | – размеры и параметры, определяющие специальные конструктивные характеристики по ISO/TS 16949
Ход работы: | [6 empty] | Примечание:
Обработать согласно эскизу. Контроль 100%. | [6 empty] | 1. * Размер для справок.
2. ** Размер обеспечивается инструментом.
3. Режимы обработки и инструмент подбираются наладчиком.
План реагирования №25000.00356
Режущий инструмент |  |  |  |  | Вспомогательный инструмент | [5 empty] | Измерительный инструмент
(Допускается импортный аналог мерителя)
Корпус распылителя | [6 empty] | Разработал |  | Технолог |  | Кокшаров |  |  | 02.02.2018
А-02-009-00-01-00 | [6 empty] | Проверил |  | Нач.БОИиТ |  | Захаров |  |  | 02.02.2018
Согласовал

## 135-3
АЗПИ | Контрольная | [11 empty] | ИОТ № 008-2012
| 7900-3021 Стол контрольный | [11 empty] | Лист | Листов
135 | Сталь 18CrNi8 (1.5920DIN) | [11 empty] | 1 | 1
[8 empty] | 10.55 | ±0,1
[10 empty] | 1.8 |  | +0,1
0.35
|  |  | 40.2 |  | +0,05
| 2.02 | +0,05 |  | 40.2 |  | +0,05
□ – размеры и параметры, определяющие специальные технологические характеристики по ISO/TS 16949 | [6 empty] | – размеры и параметры, определяющие специальные конструктивные характеристики по ISO/TS 16949
Ход работы: | [6 empty] | Примечание:
Обработать согласно эскизу. Контроль 100%. | [6 empty] | 1. * Размер для справок.
2. ** Размер обеспечивается инструментом.
3. Режимы обработки и инструмент подбираются наладчиком.
План реагирования №25000.00356
Режущий инструмент |  |  |  |  | Вспомогательный инструмент | [5 empty] | Измерительный инструмент
(Допускается импортный аналог мерителя)
Корпус распылителя | [6 empty] | Разработал |  | Технолог |  | Кокшаров |  |  | 02.02.2018
А-02-009-00-01-00 | [6 empty] | Проверил |  | Нач.БОИиТ |  | Захаров |  |  | 02.02.2018
Согласовал

## 135-4
АЗПИ | Контрольная | [11 empty] | ИОТ № 008-2012
| 7900-3021 Стол контрольный | [11 empty] | Лист | Листов
135 | Сталь 18CrNi8 (1.5920DIN) | [11 empty] | 1 | 1
[8 empty] | 10.26 | ±0,1
[10 empty] | 1.8 |  | +0,1
0.35
|  |  | 40.2 |  | +0,05
| 2.02 | +0,05 |  | 40.2 |  | +0,05
□ – размеры и параметры, определяющие специальные технологические характеристики по ISO/TS 16949 | [6 empty] | – размеры и параметры, определяющие специальные конструктивные характеристики по ISO/TS 16949
Ход работы: | [6 empty] | Примечание:
Обработать согласно эскизу. Контроль 100%. | [6 empty] | 1. * Размер для справок.
2. ** Размер обеспечивается инструментом.
3. Режимы обработки и инструмент подбираются наладчиком.
План реагирования №25000.00356
Режущий инструмент |  |  |  |  | Вспомогательный инструмент | [5 empty] | Измерительный инструмент
(Допускается импортный аналог мерителя)
Корпус распылителя | [6 empty] | Разработал |  | Технолог |  | Кокшаров |  |  | 02.02.2018
А-02-009-00-01-00 | [6 empty] | Проверил |  | Нач.БОИиТ |  | Захаров |  |  | 02.02.2018
Согласовал

## 175
АЗПИ | Круглошлифовальная | [5 empty] | ИОТ № 031-2012
| Круглошлифовальный 3Б153У | [5 empty] | Лист | Листов
175 | Сталь 18CrNi8 (1.5920DIN) | [5 empty] | 1 | 1
±0,01
□ – размеры и параметры, определяющие специальные технологические характеристики по ISO/TS 16949 |  |  | – размеры и параметры, определяющие специальные конструктивные характеристики по ISO/TS 16949
Ход работы: |  |  | Примечание:
Обработать согласно эскизу. Контроль 100%. |  |  | 1. * Размер для справок.
2. ** Размер обеспечивается инструментом.
3. Режимы обработки и инструмент подбираются наладчиком.
План реагирования №25000.00356
Режущий инструмент |  | Вспомогательный инструмент |  |  |  | Измерительный инструмент
(Допускается импортный аналог мерителя)
Корпус распылителя |  |  | Разработал |  | Технолог | Кокшаров |  | 02.02.2018
А-02-009-00-01-00 |  |  | Проверил |  | Нач.БОИиТ | Захаров |  | 02.02.2018
Согласовал

## 180-7
АЗПИ | Круглошлифовальная |  |  |  |  | ИОТ № 031-2012
| Круглошлифовальный АА 11-550 EFRK-45 |  |  |  |  | Лист | Листов
180 | Сталь 18CrNi8 (1.5920DIN) |  |  |  |  | 1 | 1
□ – размеры и параметры, определяющие специальные технологические характеристики по ISO/TS 16949 |  |  | – размеры и параметры, определяющие специальные конструктивные характеристики по ISO/TS 16949
Ход работы: |  |  | Примечание:
Обработать согласно эскизу. Контроль 100%. |  |  | 1. * Размер для справок.
2. ** Размер обеспечивается инструментом.
3. Режимы обработки и инструмент подбираются наладчиком.
План реагирования №25000.00356
Режущий инструмент |  | Вспомогательный инструмент |  |  | Измерительный инструмент
(Допускается импортный аналог мерителя)
Корпус распылителя |  |  | Разработал | Технолог | Кокшаров |  | 02.02.2018
А-02-009-00-01-00 |  |  | Проверил | Нач.БОИиТ | Захаров |  | 02.02.2018
Согласовал

## 180-9
АЗПИ | Круглошлифовальная |  |  |  |  | ИОТ № 031-2012
| Круглошлифовальный АА 11-550 EFRK-45 |  |  |  |  | Лист | Листов
180 | Сталь 18CrNi8 (1.5920DIN) |  |  |  |  | 1 | 1
□ – размеры и параметры, определяющие специальные технологические характеристики по ISO/TS 16949 |  |  | – размеры и параметры, определяющие специальные конструктивные характеристики по ISO/TS 16949
Ход работы: |  |  | Примечание:
Обработать согласно эскизу. Контроль 100%. |  |  | 1. * Размер для справок.
2. ** Размер обеспечивается инструментом.
3. Режимы обработки и инструмент подбираются наладчиком.
План реагирования №25000.00356
Режущий инструмент |  | Вспомогательный инструмент |  |  | Измерительный инструмент
(Допускается импортный аналог мерителя)
Корпус распылителя |  |  | Разработал | Технолог | Кокшаров |  | 02.02.2018
А-02-009-00-01-00 |  |  | Проверил | Нач.БОИиТ | Захаров |  | 02.02.2018
Согласовал

## 180-7s
АЗПИ | Круглошлифовальная | [5 empty] | ИОТ № 031-2012
| Круглошлифовальный АА 11-550 EFRK-45 | [5 empty] | Лист | Листов
180 | Сталь 18CrNi8 (1.5920DIN) | [5 empty] | 1 | 1
|  |  | 15.17 | +0,02
-0,01
□ – размеры и параметры, определяющие специальные технологические характеристики по ISO/TS 16949 |  |  |  | – размеры и параметры, определяющие специальные конструктивные характеристики по ISO/TS 16949
Ход работы: |  |  |  | Примечание:
Обработать согласно эскизу. Контроль 100%. |  |  |  | 1. * Размер для справок.
2. ** Размер обеспечивается инструментом.
3. Режимы обработки и инструмент подбираются наладчиком.
План реагирования №25000.00356
Режущий инструмент |  | Вспомогательный инструмент |  |  |  | Измерительный инструмент
(Допускается импортный аналог мерителя)
Корпус распылителя |  |  |  | Разработал | Технолог | Кокшаров |  | 02.02.2018
А-02-009-00-01-00 |  |  |  | Проверил | Нач.БОИиТ | Захаров |  | 02.02.2018
Согласовал

## 180-9s
АЗПИ | Круглошлифовальная | [5 empty] | ИОТ № 031-2012
| Круглошлифовальный АА 11-550 EFRK-45 | [5 empty] | Лист | Листов
180 | Сталь 18CrNi8 (1.5920DIN) | [5 empty] | 1 | 1
|  |  | 15.17 | +0,02
-0,01
□ – размеры и параметры, определяющие специальные технологические характеристики по ISO/TS 16949 |  |  |  | – размеры и параметры, определяющие специальные конструктивные характеристики по ISO/TS 16949
Ход работы: |  |  |  | Примечание:
Обработать согласно эскизу. Контроль 100%. |  |  |  | 1. * Размер для справок.
2. ** Размер обеспечивается инструментом.
3. Режимы обработки и инструмент подбираются наладчиком.
План реагирования №25000.00356
Режущий инструмент |  | Вспомогательный инструмент |  |  |  | Измерительный инструмент
(Допускается импортный аналог мерителя)
Корпус распылителя |  |  |  | Разработал | Технолог | Кокшаров |  | 02.02.2018
А-02-009-00-01-00 |  |  |  | Проверил | Нач.БОИиТ | Захаров |  | 02.02.2018
Согласовал

## 190
АЗПИ | Круглошлифовальная |  |  |  |  | ИОТ № 031-2012
| Круглошлифовальный АFВ-500 |  |  |  |  | Лист | Листов
190 | Сталь 18CrNi8 (1.5920DIN) |  |  |  |  | 1 | 1
□ – размеры и параметры, определяющие специальные технологические характеристики по ISO/TS 16949 |  |  | – размеры и параметры, определяющие специальные конструктивные характеристики по ISO/TS 16949
Ход работы: |  |  | Примечание:
Обработать согласно эскизу. Контроль 100%. |  |  | 1. * Размер для справок.
2. ** Размер обеспечивается инструментом.
3. Режимы обработки и инструмент подбираются наладчиком.
План реагирования №25000.00356
Режущий инструмент |  | Вспомогательный инструмент |  |  | Измерительный инструмент
(Допускается импортный аналог мерителя)
Корпус распылителя |  |  | Разработал | Технолог | Кокшаров |  | 02.02.2018
А-02-009-00-01-00 |  |  | Проверил | Нач.БОИиТ | Захаров |  | 02.02.2018
Согласовал

## 200-1
АЗПИ | Круглошлифовальная | [6 empty] | ИОТ № 031-2012
| Круглошлифовальный АFВ-500 | [6 empty] | Лист |  | Листов
190 | Сталь 18CrNi8 (1.5920DIN) | [6 empty] | 1 |  | 1
1.28
2.9
[7 empty] | 1.2 |  | +0,05
|  | 43.43 | * |  |  |  | 1
□ – размеры и параметры, определяющие специальные технологические характеристики по ISO/TS 16949 |  |  | – размеры и параметры, определяющие специальные конструктивные характеристики по ISO/TS 16949
Ход работы: |  |  | Примечание:
Обработать согласно эскизу. Контроль 100%. |  |  | 1. * Размер для справок.
2. ** Размер обеспечивается инструментом.
3. Режимы обработки и инструмент подбираются наладчиком.
План реагирования №25000.00356
Режущий инструмент |  | Вспомогательный инструмент |  |  |  | Измерительный инструмент
(Допускается импортный аналог мерителя)
Корпус распылителя |  |  | Разработал |  | Технолог | Кокшаров |  |  |  | 02.02.2018
А-02-009-00-01-00 |  |  | Проверил |  | Нач.БОИиТ | Захаров |  |  |  | 02.02.2018
Согласовал

## 200-2
АЗПИ | Круглошлифовальная | [6 empty] | ИОТ № 031-2012
| Круглошлифовальный АFВ-500 | [6 empty] | Лист |  | Листов
190 | Сталь 18CrNi8 (1.5920DIN) | [6 empty] | 1 |  | 1
1.28
2.9
[7 empty] | 1.2 |  | +0,05
|  | 43.43 | * |  |  |  | 1
□ – размеры и параметры, определяющие специальные технологические характеристики по ISO/TS 16949 |  |  | – размеры и параметры, определяющие специальные конструктивные характеристики по ISO/TS 16949
Ход работы: |  |  | Примечание:
Обработать согласно эскизу. Контроль 100%. |  |  | 1. * Размер для справок.
2. ** Размер обеспечивается инструментом.
3. Режимы обработки и инструмент подбираются наладчиком.
План реагирования №25000.00356
Режущий инструмент |  | Вспомогательный инструмент |  |  |  | Измерительный инструмент
(Допускается импортный аналог мерителя)
Корпус распылителя |  |  | Разработал |  | Технолог | Кокшаров |  |  |  | 02.02.2018
А-02-009-00-01-00 |  |  | Проверил |  | Нач.БОИиТ | Захаров |  |  |  | 02.02.2018
Согласовал